## Sheet1
GRUNŠU FIZIKĀLI - MEHĀNISKO ĪPAŠĪBU NORMATĪVIE UN APLĒSES RAKSTURLIELUMI
Tehniskā projekta Latgales šķērsielas, Ludzā, Ludzas novadā, rekonstrukcija
Tabula Nr.1
Ģeoteh- nisko elementu Nr. | Grunšu nosaukums | Grunts daļiņu blīvums ρS.g/cm3 | Grunts blīvums j.g/cm3 |  |  | Konsis- tence ll. | Porainības koef. e | Filtrācijas | Pēc LBN 005 99 | [5 empty] | īpatnējā |  | Deformāciju modulis E MPa | Piezīmes
[8 empty] | koeficients | [6 empty] | pretestība
[8 empty] | k.f m/dn | Saiste, C KPa |  |  | Iekšējās berzes leņķis |  |  | zondes konusam
[8 empty] | vidējais | [6 empty] | qc MPa | f Kpa
|  |  | pn | pl | pll |  |  |  | Cn | Cl | Cll | jn | jl | jll
a | asfaltbetons | [16 empty] | virs gruntsūdens līmeņa
s | uzbērta grunts: dolomīšķembas ar smilts piejaukumu | 2.67 | 2.3 | 2.2 | 2.25 |  |  | 2-10 | >50 |  |  | >43 |  |  |  |  | >50 | virs gruntsūdens līmeņa
1''s | uzbērta grunts: smilts smalka, vietām ar oļu piejaukumu, vidēji blīva (qc=4-7 MPa) | 2.65 | 1.66 | 1.64 | 1.65 |  | 0.6 | 2,0-4,0 | 2 |  | 1 | 32 | 30 | 31 | 4-7 | 60-70 | 24 | virs gruntsūdens līmeņa
1'' | uzbērta grunts: smilts ar organiku līdz 3%, un vietām ar būvgružu piejaukumu, vidēji blīva (qc=3-4 MPa) | 2.65 | [5 empty] | kā pamatne bez iepriekšējas noblīvēšanas būvniecībā netiek izmantota | [6 empty] | 3-5 |  | 10-12 | virs gruntsūdens līmeņa
7'' | smilts smalka, vid. blīva (qc =3-7 MPa) | 2.65 | 1.68 | 1.66 | 1.67 |  | 0.6 | 1-5 | 2 |  | 1 | 33 | 31 | 32 | 3-7 | 25-60 | 25 | virs gruntsūdens līmeņa
|  |  | 1.98 | 1.96 | 1.97 |  |  |  | 1 |  |  | 32 | 30 | 31 |  |  | 20 | zem gruntsūdens līmeņa
18s | morēnas mālsmilts, sīksti plastiska (IL=0,25-0,5) | 2.68 | 2.1 | 2.05 | 2.07 | 0,25-0,5 | 0.5 | <0,1 | 20 | 18 | 19 | 28 | 26 | 27 |  |  | >40