## Sheet1
GRUNŠU FIZIKĀLI - MEHĀNISKO ĪPAŠĪBU NORMATĪVIE UN APLĒSES RAKSTURLIELUMI
Tehniskā projekta Odu ielas, Ludzā, Ludzas novadā, rekonstrukcija
Tabula Nr.1
Ģeoteh- nisko elementu Nr. | Grunšu nosaukums | Grunts daļiņu blīvums ρS.g/cm3 | Grunts blīvums j.g/cm3 |  |  | Konsis- tence ll. | Porainības koef. e | Filtrācijas | Pēc LBN 005 99 | [5 empty] | īpatnējā |  | Deformāciju modulis E MPa | Piezīmes
[8 empty] | koeficients | [6 empty] | pretestība
[8 empty] | k.f m/dn | Saiste, C KPa |  |  | Iekšējās berzes leņķis |  |  | zondes konusam
[8 empty] | vidējais | [6 empty] | qc MPa | f Kpa
|  |  | pn | pl | pll |  |  |  | Cn | Cl | Cll | jn | jl | jll
a | asfaltbetons | [16 empty] | virs gruntsūdens līmeņa
s | uzbērta grunts: dolomītšķembas ar smilts piejaukumu | 2.67 | 2.3 | 2.2 | 2.25 |  |  | 2-10 | >50 |  |  | >43 |  |  |  |  | >50 | virs gruntsūdens līmeņa
1''s | uzbērta grunts: smilts smalka, vietām ar oļu piejaukumu, vidēji blīva (qc=4-7 MPa) | 2.65 | 1.66 | 1.64 | 1.65 |  | 0.6 | 2,0-4,0 | 2 |  | 1 | 32 | 30 | 31 | 4-7 | 60-70 | 24 | virs gruntsūdens līmeņa
1'' | uzbērta grunts: smilts ar organiku līdz 3%, un vietām ar būvgružu piejaukumu, vidēji blīva (qc=3-4 MPa) | 2.65 | [5 empty] | kā pamatne bez iepriekšējas noblīvēšanas būvniecībā netiek izmantota | [6 empty] | 3-5 |  | 10-12 | virs gruntsūdens līmeņa
6'' | smilts putekļaina, vidēji blīva, (qc =3-6 MPa) | 2.65 | 1.66 | 1.64 | 1.65 |  | 0.65 | 1,0-3,0 | 5 | 3 | 4 | 31 | 29 | 30 | 3-6 | 50-65 | 20 | virs gruntsūdens līmeņa
|  |  | 1.94 | 1.92 | 1.93 |  |  |  | 4 | 2 | 3 | 30 | 28 | 29 |  |  | 17 | zem gruntsūdens līmeņa